## Рецептуры бетонов
Класс бетона | Марка бетона | Подвиж- ность | Марка цемента | Количество компонентов на 1 м3 |  |  |  | Масса, кг |  |  | На заданную массу цемента определяем объемы компонентов |  |  | Объем смеси, л | Количество компо- нентов на заданный объем смеси, л |  |  | цемент | песок | щебень
|  |  |  | Цемент | Вода | Щебень | Песок | цемент | песок | щебень | 14 | песок, л | щебень, л |  | 6000 | песок, л | щебень, л | 1.4 | 1.55 | 1.6
7.5 | 100 | ж2 | 300 | 200 | 158 | 1332 | 737 | 1 | 3.685 | 6.66 | 10 | 33.28387 | 58.275 | 70 | 857.1429 | 2852.903 | 4995 | 3
7.5 | 100 | п1 | 300 | 200 | 174 | 1250 | 774 | 1 | 3.87 | 6.25 | 10 | 34.95484 | 54.6875 | 70 | 857.1429 | 2996.129 | 4687.5 | 3
7.5 | 100 | п2 | 300 | 231 | 199 | 1156 | 774 | 1 | 3.350649 | 5.004329 | 10 | 30.26393 | 43.78788 | 60.60606 | 990 | 2996.129 | 4335 | 3
7.5 | 100 | ж2 | 400 | 178.5714 | 156.4356 | 1332 | 775.7895 | 1 | 4.344421 | 7.4592 | 10 | 39.23993 | 65.268 | 78.4 | 765.3061 | 3003.056 | 4995 | 4 | 1.3 | 1.12 | 1.01 | 1 | 0.95
7.5 | 100 | п1 | 400 | 178.5714 | 172.2772 | 1250 | 814.7368 | 1 | 4.562526 | 7 | 10 | 41.20992 | 61.25 | 78.4 | 765.3061 | 3153.82 | 4687.5 | 4 | 1.3 | 1.12 | 1.01 | 1 | 0.95
7.5 | 100 | п2 | 400 | 258.72 | 197.0297 | 1156 | 814.7368 | 1 | 3.149107 | 4.468151 | 10 | 28.44354 | 39.09632 | 54.11255 | 1108.8 | 3153.82 | 4335 | 4 | 1.3 | 1.12 | 1.01 | 1 | 0.95
7.5 | 100 | ж2 | 500 | 155.2795 | 154.8868 | 1345.455 | 861.9883 | 1 | 5.551205 | 8.664727 | 10 | 50.13991 | 75.81636 | 90.16 | 665.4836 | 3336.729 | 5045.455 | 5 | 1.25 | 1.15 | 1.01 | 0.99 | 0.9
7.5 | 100 | п1 | 500 | 155.2795 | 170.5715 | 1262.626 | 905.2632 | 1 | 5.829895 | 8.131313 | 10 | 52.65711 | 71.14899 | 90.16 | 665.4836 | 3504.244 | 4734.848 | 5 | 1.25 | 1.15 | 1.01 | 0.99 | 0.9
7.5 | 100 | п2 | 500 | 224.9739 | 195.0789 | 1167.677 | 905.2632 | 1 | 4.023858 | 5.190276 | 10 | 36.34453 | 45.41492 | 62.22944 | 964.1739 | 3504.244 | 4378.788 | 5 | 1.25 | 1.15 | 1.01 | 0.99 | 0.9
10 | 150 | ж2 | 300 | 239.5 | 158 | 1327 | 703 | 1 | 2.935282 | 5.54071 | 10 | 26.51222 | 48.48121 | 58.45511 | 1026.429 | 2721.29 | 4976.25 | 2
10 | 150 | п1 | 300 | 256 | 174.5 | 1250 | 724.5 | 1 | 2.830078125 | 4.8828125 | 10 | 25.562 | 42.72461 | 54.6875 | 1097.143 | 2804.516 | 4687.5 | 2
10 | 150 | п2 | 300 | 295.5 | 200 | 1154.5 | 716 | 1 | 2.423012 | 3.906937 | 10 | 21.88527 | 34.1857 | 47.37733 | 1266.429 | 2771.613 | 4329.375 | 2
10 | 150 | ж2 | 400 | 206.7857 | 157.2178 | 1332 | 740.8947 | 1 | 3.582911 | 6.441451 | 10 | 32.36177 | 56.36269 | 67.70294 | 886.2245 | 2867.98 | 4995 | 2.666667 | 1.333333 | 1.158204 | 1.004975 | 0.9962462 | 0.9488527
10 | 150 | п1 | 400 | 219.7857 | 173.1386 | 1250 | 767.8684 | 1 | 3.493714 | 5.687358 | 10 | 31.55613 | 49.76438 | 63.69841 | 941.9388 | 2972.394 | 4687.5 | 2.666667 | 1.333333 | 1.164771 | 1.007863 | 1 | 0.943521
10 | 150 | п2 | 400 | 279.36 | 198.0149 | 1156 | 764.3684 | 1 | 2.736141 | 4.13803 | 10 | 24.71353 | 36.20776 | 50.11455 | 1197.257 | 2958.846 | 4335 | 2.666667 | 1.333333 | 1.057775 | 1.010025 | 0.9987024 | 0.9367211
10 | 150 | ж2 | 500 | 179.8137 | 155.6612 | 1345.455 | 823.2164 | 1 | 4.578164 | 7.482493 | 10 | 41.35116 | 65.47182 | 77.85838 | 770.63 | 3186.644 | 5045.455 | 3.333333 | 1.25 | 1.15 | 1.01 | 0.99 | 0.9
10 | 150 | п1 | 500 | 191.118 | 171.4244 | 1262.626 | 853.1871 | 1 | 4.46419 | 6.606527 | 10 | 40.32172 | 57.80711 | 73.25317 | 819.0772 | 3302.66 | 4734.848 | 3.333333 | 1.25 | 1.15 | 1.01 | 0.99 | 0.9
10 | 150 | п2 | 500 | 242.9217 | 196.0543 | 1167.677 | 849.2982 | 1 | 3.49618 | 4.806802 | 10 | 31.5784 | 42.05952 | 57.63173 | 1041.093 | 3287.606 | 4378.788 | 3.333333 | 1.25 | 1.15 | 1.01 | 0.99 | 0.9
15 | 200 | ж2 | 300 | 279 | 158 | 1322 | 669 | 1 | 2.397849 | 4.738351 | 10 | 21.658 | 41.46057 | 50.17921 | 1195.714 | 2589.677 | 4957.5 | 1.5
15 | 200 | п1 | 300 | 312 | 175 | 1250 | 675 | 1 | 2.163462 | 4.00641 | 10 | 19.54094 | 35.05609 | 44.87179 | 1337.143 | 2612.903 | 4687.5 | 1.5
15 | 200 | п2 | 300 | 360 | 201 | 1153 | 658 | 1 | 1.827778 | 3.202778 | 10 | 16.50896 | 28.02431 | 38.88889 | 1542.857 | 2547.097 | 4323.75 | 1.5
15 | 200 | ж2 | 400 | 235 | 158 | 1332 | 706 | 1 | 3.004255 | 5.668085 | 10 | 27.13521 | 49.59574 | 59.57447 | 1007.143 | 2732.903 | 4995 | 2 | 1.333333 | 1.187234 | 1 | 0.9924925 | 0.9475921
15 | 200 | п1 | 400 | 261 | 174 | 1250 | 721 | 1 | 2.762452 | 4.789272 | 10 | 24.95118 | 41.90613 | 53.63985 | 1118.571 | 2790.968 | 4687.5 | 2 | 1.333333 | 1.195402 | 1.005747 | 1 | 0.9361997
15 | 200 | п2 | 400 | 300 | 199 | 1156 | 714 | 1 | 2.38 | 3.853333 | 10 | 21.49677 | 33.71667 | 46.66667 | 1285.714 | 2763.871 | 4335 | 2 | 1.333333 | 1.2 | 1.01005 | 0.9974048 | 0.9215686
15 | 200 | ж2 | 500 | 204.3478 | 156.4356 | 1345.455 | 784.4444 | 1 | 3.838771 | 6.584139 | 10 | 34.67277 | 57.61122 | 68.51064 | 875.7764 | 3036.559 | 5045.455 | 2.5 | 1.25 | 1.15 | 1.01 | 0.99 | 0.9
15 | 200 | п1 | 500 | 226.9565 | 172.2772 | 1262.626 | 801.1111 | 1 | 3.5298 | 5.563296 | 10 | 31.88206 | 48.67884 | 61.68582 | 972.6708 | 3101.075 | 4734.848 | 2.5 | 1.25 | 1.15 | 1.01 | 0.99 | 0.9
15 | 200 | п2 | 500 | 260.8696 | 197.0297 | 1167.677 | 793.3333 | 1 | 3.041111 | 4.476094 | 10 | 27.4681 | 39.16582 | 53.66667 | 1118.012 | 3070.968 | 4378.788 | 2.5 | 1.25 | 1.15 | 1.01 | 0.99 | 0.9
20 | 250 | ж2 | 300 | 350 | 160 | 1328 | 603 | 1 | 1.722857 | 3.794286 | 10 | 15.56129 | 33.2 | 40 | 1500 | 2334.194 | 4980 | 1.2
20 | 250 | п1 | 300 | 387 | 176 | 1245 | 613 | 1 | 1.583979 | 3.217054 | 10 | 14.30691 | 28.14922 | 36.17571 | 1658.571 | 2372.903 | 4668.75 | 1.2
20 | 250 | п2 | 300 | 451 | 203 | 1150 | 574 | 1 | 1.272727 | 2.549889 | 10 | 11.4956 | 22.31153 | 31.04213 | 1932.857 | 2221.935 | 4312.5 | 1.2
20 | 250 | ж2 | 400 | 289 | 158 | 1332 | 660 | 1 | 2.283737 | 4.608997 | 10 | 20.6273 | 40.32872 | 48.44291 | 1238.571 | 2554.839 | 4995 | 1.6 | 1.333333 | 1.211073 | 1.012658 | 0.996997 | 0.9136364
20 | 250 | п1 | 400 | 322 | 175 | 1250 | 666 | 1 | 2.068323 | 3.881988 | 10 | 18.68163 | 33.96739 | 43.47826 | 1380 | 2578.065 | 4687.5 | 1.6 | 1.333333 | 1.201863 | 1.005714 | 0.996 | 0.9204204
20 | 250 | п2 | 400 | 374 | 201 | 1153 | 646 | 1 | 1.727273 | 3.082888 | 10 | 15.60117 | 26.97527 | 37.43316 | 1602.857 | 2500.645 | 4323.75 | 1.6 | 1.333333 | 1.205882 | 1.00995 | 0.9973981 | 0.8885449
20 | 250 | ж2 | 500 | 251.3043 | 156.4356 | 1345.455 | 733.3333 | 1 | 2.918108 | 5.353885 | 10 | 26.35711 | 46.84649 | 55.70934 | 1077.019 | 2838.71 | 5045.455 | 2 | 1.25 | 1.15 | 1.01 | 0.99 | 0.9
20 | 250 | п1 | 500 | 280 | 173.2673 | 1262.626 | 740 | 1 | 2.642857 | 4.50938 | 10 | 23.87097 | 39.45707 | 50 | 1200 | 2864.516 | 4734.848 | 2 | 1.25 | 1.15 | 1.01 | 0.99 | 0.9
20 | 250 | п2 | 500 | 325.2174 | 199.0099 | 1164.646 | 717.7778 | 1 | 2.207071 | 3.581132 | 10 | 19.93483 | 31.33491 | 43.04813 | 1393.789 | 2778.495 | 4367.424 | 2 | 1.25 | 1.15 | 1.01 | 0.99 | 0.9
25 | 300 | ж2 | 300 | 346 | 160 | 1328 | 612 | 1 | 1.768786 | 3.83815 | 10 | 15.97613 | 33.58382 | 40.46243 | 1482.857 | 2369.032 | 4980 | 1
25 | 300 | п1 | 300 | 382 | 176 | 1245 | 618 | 1 | 1.617801 | 3.259162 | 10 | 14.6124 | 28.51767 | 36.64921 | 1637.143 | 2392.258 | 4668.75 | 1
25 | 300 | п2 | 300 | 445 | 203 | 1150 | 585 | 1 | 1.314607 | 2.58427 | 10 | 11.87387 | 22.61236 | 31.46067 | 1907.143 | 2264.516 | 4312.5 | 1
25 | 300 | ж2 | 400 | 305 | 158 | 1332 | 647 | 1 | 2.121311 | 4.367213 | 10 | 19.16023 | 38.21311 | 45.90164 | 1307.143 | 2504.516 | 4995 | 1.333333 | 1.333333 | 1.134426 | 1.012658 | 0.996997 | 0.9459042
25 | 300 | п1 | 400 | 340 | 175 | 1250 | 651 | 1 | 1.914706 | 3.676471 | 10 | 17.29412 | 32.16912 | 41.17647 | 1457.143 | 2520 | 4687.5 | 1.333333 | 1.333333 | 1.123529 | 1.005714 | 0.996 | 0.9493088
25 | 300 | п2 | 400 | 394 | 201 | 1153 | 631 | 1 | 1.601523 | 2.926396 | 10 | 14.46537 | 25.60596 | 35.53299 | 1688.571 | 2442.581 | 4323.75 | 1.333333 | 1.333333 | 1.129442 | 1.00995 | 0.9973981 | 0.9270998
25 | 300 | ж2 | 500 | 265.2174 | 156.4356 | 1345.455 | 718.8889 | 1 | 2.710565 | 5.073025 | 10 | 24.48252 | 44.38897 | 52.78689 | 1136.646 | 2782.796 | 5045.455 | 1.666667 | 1.25 | 1.15 | 1.01 | 0.99 | 0.9
25 | 300 | п1 | 500 | 295.6522 | 173.2673 | 1262.626 | 723.3333 | 1 | 2.446569 | 4.270648 | 10 | 22.09804 | 37.36817 | 47.35294 | 1267.081 | 2800 | 4734.848 | 1.666667 | 1.25 | 1.15 | 1.01 | 0.99 | 0.9
25 | 300 | п2 | 500 | 342.6087 | 199.0099 | 1164.646 | 701.1111 | 1 | 2.04639 | 3.399349 | 10 | 18.48353 | 29.7443 | 40.86294 | 1468.323 | 2713.978 | 4367.424 | 1.666667 | 1.25 | 1.15 | 1.01 | 0.99 | 0.9
30 | 400 | ж2 | 400 | 408 | 163 | 1321 | 556 | 1 | 1.362745 | 3.237745 | 10 | 12.30867 | 28.33027 | 34.31373 | 1748.571 | 2152.258 | 4953.75 | 1
30 | 400 | п1 | 400 | 452 | 180 | 1238 | 555 | 1 | 1.227876 | 2.738938 | 10 | 11.09049 | 23.96571 | 30.97345 | 1937.143 | 2148.387 | 4642.5 | 1
30 | 400 | п2 | 400 | 466 | 184 | 1164 | 604 | 1 | 1.296137 | 2.497854 | 10 | 11.70705 | 21.85622 | 30.04292 | 1997.143 | 2338.065 | 4365 | 1
30 | 400 | ж2 | 500 | 357 | 161 | 1327 | 600 | 1 | 1.680672 | 3.717087 | 10 | 15.18027 | 32.52451 | 39.21569 | 1530 | 2322.581 | 4976.25 | 1.25 | 1.25 | 1.142857 | 1.012422 | 0.9954785 | 0.9266667
30 | 400 | п1 | 500 | 390 | 175 | 1250 | 608 | 1 | 1.558974 | 3.205128 | 10 | 14.08106 | 28.04487 | 35.89744 | 1671.429 | 2353.548 | 4687.5 | 1.25 | 1.25 | 1.158974 | 1.028571 | 0.9904 | 0.9128289
30 | 400 | п2 | 500 | 414 | 184 | 1164 | 646 | 1 | 1.560386 | 2.811594 | 10 | 14.09381 | 24.60145 | 33.81643 | 1774.286 | 2500.645 | 4365 | 1.25 | 1.25 | 1.125604 | 1 | 1 | 0.9349845
35 | 450 | ж2 | 400 | 473 | 167 | 1315 | 495 | 1 | 1.046512 | 2.780127 | 10 | 9.452363 | 24.32611 | 29.59831 | 2027.143 | 1916.129 | 4931.25 | 0.8888889
35 | 450 | п1 | 400 | 491 | 173 | 1252 | 524 | 1 | 1.06721 | 2.549898 | 10 | 9.639314 | 22.31161 | 28.51324 | 2104.286 | 2028.387 | 4695 | 0.8888889
35 | 450 | п2 | 400 | 531 | 185 | 1164 | 542 | 1 | 1.020716 | 2.19209 | 10 | 9.219367 | 19.18079 | 26.36535 | 2275.714 | 2098.065 | 4365 | 0.8888889
35 | 450 | ж2 | 500 | 412 | 164 | 1322 | 552 | 1 | 1.339806 | 3.208738 | 10 | 12.10147 | 28.07646 | 33.98058 | 1765.714 | 2136.774 | 4957.5 | 1.111111 | 1.25 | 1.148058 | 1.018293 | 0.994705 | 0.8967391
35 | 450 | п1 | 500 | 431 | 171 | 1253 | 582 | 1 | 1.350348 | 2.907193 | 10 | 12.19669 | 25.43794 | 32.4826 | 1847.143 | 2252.903 | 4698.75 | 1.111111 | 1.25 | 1.148058 | 1.011696 | 0.994705 | 0.8967391
35 | 450 | п2 | 500 | 469 | 184 | 1164 | 601 | 1 | 1.28145 | 2.481876 | 10 | 11.57439 | 21.71642 | 29.85075 | 2010 | 2326.452 | 4365 | 1.111111 | 1.25 | 1.148058 | 1.005435 | 0.994705 | 0.8967391
40 | 500 | ж2 | 400 | 507 | 160 | 1328 | 468 | 1 | 0.9230769 | 2.619329 | 10 | 8.337469 | 22.91913 | 27.61341 | 2172.857 | 1811.613 | 4980 | 0.8
40 | 500 | п1 | 400 | 553 | 174 | 120 | 471 | 1 | 0.8517179 | 0.2169982 | 10 | 7.692936 | 1.898734 | 25.31646 | 2370 | 1823.226 | 450 | 0.8
40 | 500 | п2 | 400 | 587 | 183 | 1164 | 503 | 1 | 0.8568995 | 1.982964 | 10 | 7.739737 | 17.35094 | 23.85009 | 2515.714 | 1947.097 | 4365 | 0.8
40 | 500 | ж2 | 500 | 438 | 157 | 1332 | 535 | 1 | 1.221461 | 3.041096 | 10 | 11.03255 | 26.60959 | 31.96347 | 1877.143 | 2070.968 | 4995 | 1 | 1.25 | 1.148058 | 1.019108 | 0.994705 | 0.8967391
40 | 500 | п1 | 500 | 482 | 172 | 1253 | 535 | 1 | 1.109959 | 2.599585 | 10 | 10.02543 | 22.74637 | 29.04564 | 2065.714 | 2070.968 | 4698.75 | 1 | 1.25 | 1.148058 | 1.011628 | 0.994705 | 0.8967391
40 | 500 | п2 | 500 | 512 | 181 | 1168 | 567 | 1 | 1.107421875 | 2.28125 | 10 | 10.00252 | 19.9609375 | 27.34375 | 2194.286 | 2194.839 | 4380 | 1 | 1.25 | 1.148058 | 1.01105 | 0.994705 | 0.8967391
Note on L2: Павел Амелюшко: Заданная масса цемента
Note on P2: Павел Амелюшко: Заданный объем смеси